## Лист1
Параметры по физико-механике: | [9 empty] | Новинка 2021
Испытание | Anycubic | Wanhao | Harzlabs Basic | Harzlabs ABS | Harzlabs Model | Harzlabs Flex | Elegoo standard | Gorky Liquid Reactive | Gorky Liquid Flex | Gorky Liquid Force | Gorky Liquid Simple
Твёрдость по Шору (шкала D), | D/15:80 | D/15:75 | D/15:74 | D/15:76 | D/15:78 | D/15:62 | D/15:80 | D/15:78 | D/15:37 | D/15:77 | D/15:56
Ударная вязкость по Шарпи без надреза (кДж/м2) | 29.9 | 26.7 | 32.05 | 38.7 | 26.45 | - | 23.3 | 8.35 | - | 41.3 | 10.9
Ударная вязкость по Шарпи c надрезом (кДж/м2) | 3.75 | 2.48 | 3.15 | 3.75 | 2.55 | 6.43 | 2.7 | 1.98 | 19.66 | 3.88 | 1.8
Прочность при разрыве (МПа) | 39.24 | 21.09 | 29.44 | 39.6 | 35.93 | 30.07 | 38.01 | 34.9 | 13.19 | 46.8 | 6.7
Относительное удлинение при разрыве (%) | 14.4 | 26.4 | 30.7 | 35 | 27 | 185.5 | 22.2 | 7.5 | 213.9 | 19 | 21.1
Модуль упругости при изгибе (МПа) | 1040 | 523.13 | 552.2 | 949.28 | 761.87 | - | 682.9 | 648 | - | 1366 | 92.8
Изгибающее напряжение (МПа) | 44.55 | 20.65 | 21.81 | 41.13 | 30.67 | - | 29.2 | 25.98 | - | 56.5 | 13.1